## Sheet1
Barva | Datum izdaje | Dobavitelj | Ime izdelka | Izgled | Masa | Pogoji skladiščenja | Predhodni datum | Sestava materiala | Višina kozarca | Volumen | Vonj | Ø grla | Ø kozarca | Ø navoja grla | Šifra
določena s potrjenim standardnim vzorcem | 23.3.16 | VETROPACK STRAŽA d.d. | STAKLENKA 720 ml, št. izdelka: 6N008.0720.6141.A | snažni, mehansko nepoškodovani, brez ostrih robov, gladke površine, simetrično izdelani, | 290 g ± 7 | čisto, suho skladišče | 26.05.2008 | s pihanjem oblikovano belo steklo (steklo ustreza III hidrolitski skupini ISO 719/85) | 151,9 mm ± 1,3 | 720 ml ± 15 | brez neprijetnega vonja | 77,6 mm ± 0.45 | 86,7 mm ± 1.6 | 80.75 mm ± 0.45 | 61001