## STEKELNA EMBALAŽA
|  |  |  | OSEBNA IZKAZNICA | [6 empty] | SENZORIČNA OCENA |  |  |  |  | FIZIKALNE ANALIZE
ZAP.ŠTEV. | ŠIFRA | NAZIV ARTIKLA | KODA PRODUKTA DOBAVITELJA | TEHNIČNO IME | MATERIAL | ŠIFRE ARTIKLA - PROIZVAJALEC | POGOJI SKLADIŠČENJA | ROK UPORABE | DOBAVITELJ | PROIZVAJALEC | IZGLED | VONJ | TEKST | TISK | PRIMERJAVA S STANDARDOM | VIŠINA | Ø KOZARCA | Ø GRLA | Ø NAVOJA GRLA | TEŽA | VOLUMEN
ENOTA | [7 empty] | mesec | [7 empty] | (mm) | (mm) | (mm) | (mm) | (g) | (ml)
1 | 61001 | KOZAREC 720 ML TWIST OFF |  | STAKLENKA 720 ML | belo steklo, hidrolitska skupina III | 6N008.0720.6141.A |  |  | VETROPACK STRAŽA | VETROPACK STRAŽA | čist, mehansko nepoškodovan, brez ostrih robov, gladke površine | brez neprijetnega vonja | brez | brez | ustreza | 151,9 ± 1,3 | 86,7 ± 1,6 | 77,6 ± 0,45 | 80,75 ± 0,45 | 290 ± 7 | 720 ± 15